## Сернистые
GEOSTATS PTY LTD
Стандартные образцы для определения содержания сернистых материалов
Образцы с низким содержанием выделены красным цветом
| Sulphur Statistics (%) |  |  |  | Carbon Statistics (%) | [5 empty] | Certificate
Product Code | Mean | Stdev | Count | 95% CI | Mean | Stdev | Count | 95% CI | Description of Source / Matrix | Certified Date | Link | Product Status
GS997-1 | 28.51 | 1.08 | 27 | +/- 0.435 | nr | nr | nr | nr | High grade pyrite concentrate | October-1997 | GS997-1
GS997-5 | 2.79 | 0.12 | 26 | +/- 0.049 | nr | nr | nr | nr | Low grade nickel sulphide | October-1997 | GS997-5
GS997-7 | 24.46 | 1.3 | 28 | +/- 0.513 | nr | nr | nr | nr | High grade copper lead zinc ore | October-1997 | GS997-7 | Low Stock
GS997-9 | 2 | 0.11 | 27 | +/- 0.044 | nr | nr | nr | nr | Sulphide tail | October-1997 | GS997-9
GS997-10 | 1.74308 | 0.07668441 | 87 | +/- 0.016 | nr | nr | nr | nr | Low grade nickel sulphide | April-2009 | GS997-10
GS398-2 | 1.102115 | 0.05502792 | 78 | +/- 0.012 | nr | nr | nr | nr | Basalt ore ex Eastern Goldfields. Minor sulphide | October-2008 | GS398-2
GS398-6 | 0.1627845 | 0.01753017 | 87 | +/- 0.004 | nr | nr | nr | nr | Copper gold ore ex South Eastern mineral field | April-2009 | GS398-6
GS398-9 | 29.61 | 1 | 31 | +/- 0.373 | nr | nr | nr | nr | Copper concentrate | April-1998 | GS398-9
GS398-10 | 14.49 | 0.41 | 31 | +/- 0.153 | nr | nr | nr | nr | Lead zinc ore | April-1998 | GS398-10 | Low Stock
GS998-5 | 1.041111 | 0.06531973 | 72 | +/- 0.015 | nr | nr | nr | nr | Low grade Cu/Au sulphide ore | October-1998 | GS998-5
GS998-7 | 3.427737 | 0.1861365 | 133 | +/- 0.032 | nr | nr | nr | nr | Sulphide Gold ore ex Eastern Goldfields | April-2006 | GS998-7 | Low Stock
GS399-5 | 2.285769 | 0.1148522 | 78 | +/- 0.026 | nr | nr | nr | nr | Copper/Gold Sulphide ore ex Pilbara | April-1999 | GS399-5 | Low Stock
GS399-9 | 0.289228125 | 0.02285392 | 96 | +/- 0.005 | 0.2746 | 0.03140191 | 43 | +/- 0.01 | Gold Ore | October-2009 | GS399-9
GS399-10 | 28.21778 | 1.210768 | 79 | +/- 0.273 | nr | nr | nr | nr | Copper Concentrate | October-2005 | GS399-10
GS999-7 | 3.63 | 0.17 | 35 | +/- 0.059 | nr | nr | nr | nr | Nickel Sulphide Ore | October-1999 | GS999-7
GS999-8 | 26.67 | 1.22 | 37 | +/- 0.412 | nr | nr | nr | nr | Copper Concentrate | October-1999 | GS999-8
GS999-9 | 2.39 | 0.1 | 34 | +/- 0.035 | nr | nr | nr | nr | Nickel Sulphide Ore | October-1999 | GS999-9
GS300-2 | 5.157421875 | 0.2189677 | 128 | +/- 0.038 | nr | nr | nr | nr | Cu/Au Sulphide ore ex Pilbara | April-2006 | GS300-2 | Low Stock
GS300-4 | 1.426497 | 0.08477575 | 169 | +/- 0.013 | nr | nr | nr | nr | Sulphide Gold ore ex Eastern Goldfields | April-2003 | GS300-4
GS300-5 | 26.54 | 1.21 | 41 | +/- 0.387 | nr | nr | nr | nr | Cu / Pb / Zn Ore ex Murchison | April-2000 | GS300-5
GS300-7 | 24.50252 | 0.905222 | 135 | +/- 0.155 | 0.1479053 | 0.03921563 | 38 | +/- 0.013 | Nickel sulphide ex Pilbara | October-2009 | GS300-7
GS300-8 | 0.37 | 0.04 | 45 | +/- 0.012 | nr | nr | nr | nr | Nickel Ore ex South west | April-2000 | GS300-8
GS300-9 | 2.08557 | 0.101626 | 79 | +/- 0.023 | nr | nr | nr | nr | Pb / Zn ore ex Queensland | April-2000 | GS300-9 | Low Stock
GS300-10 | 25.65 | 1.3 | 43 | +/- 0.405 | nr | nr | nr | nr | Cu Concentrate ex Pilbara | April-2000 | GS300-10
GS900-2 | 26.62102 | 0.9161134 | 61 | +/- 0.237 | nr | nr | nr | nr | Copper Concentrate | October-2000 | GS900-2
GS900-3 | 0.9150196 | 0.04122754 | 34 | +/- 0.015 | nr | nr | nr | nr | Sulphide Gold Ore | October-2000 | GS900-3 | Low Stock
GS900-4 | 0.7042794 | 0.04544272 | 102 | +/- 0.009 | 1.334289 | 0.05274872 | 38 | +/- 0.018 | Sulphide Gold Ore | October-2009 | GS900-4
GS900-5 | 0.3384865 | 0.03303502 | 104 | +/- 0.006 | 0.6511275 | 0.03729245 | 40 | +/- 0.012 | Sulphide Gold Ore | October-2009 | GS900-5
GS900-7 | 22.5286875 | 1.254667 | 40 | +/- 0.406 | nr | nr | nr | nr | Copper Concentrate | October-2000 | GS900-7
GS301-1 | 6.125833 | 0.2969537 | 46 | +/- 0.089 | nr | nr | nr | nr | Pyrite Gold Ore | April-2001 | GS301-1
GS301-2 | 25.86487 | 0.7113322 | 85 | +/- 0.154 | nr | nr | nr | nr | Pyrite Concentrate | April-2008 | GS301-2
GS301-3 | 3.312359 | 0.189638 | 92 | +/- 0.039 | nr | nr | nr | nr | Gold Ore Copper and Nickel present | October-2001 | GS301-3
GS301-6 | 0.400378125 | 0.02806841 | 96 | +/- 0.006 | nr | nr | nr | nr | Au Ore SW Mineral Field | October-2008 | GS301-6
GS301-7 | 5.981272 | 0.3296221 | 46 | +/- 0.099 | nr | nr | nr | nr | Copper sulphide Ore | April-2001 | GS301-7
GS301-10 | 22.55133 | 0.7807845 | 46 | +/- 0.234 | nr | nr | nr | nr | Copper Concentrate | April-2001 | GS301-10
GS901-1 | 3.203957 | 0.1658127 | 94 | +/- 0.034 | nr | nr | nr | nr | Gold Ore Eastern Goldfields | October-2008 | GS901-1 | Low Stock
GS901-2 | 6.587759 | 0.2276938 | 108 | +/- 0.044 | 0.298995 | 0.03634381 | 40 | +/- 0.012 | High Grade Gold Ore | October-2009 | GS901-2
GS901-3 | 12.74 | 0.36 | 39 | +/- 0.118 | nr | nr | nr | nr | Copper Ore | October-2001 | GS901-3
GS901-7 | 5.68 | 0.27 | 45 | +/- 0.082 | nr | nr | nr | nr | Pb/ Zn Ore | October-2001 | GS901-7
GS901-8 | 1.656282 | 0.09052934 | 112 | +/- 0.017 | 0.4440526 | 0.028372 | 38 | +/- 0.009 | Gold Ore Composite | October-2009 | GS901-8 | Low Stock
GS302-2 | 4.61 | 0.17 | 38 | +/- 0.057 | nr | nr | nr | nr | Cu Au Sulphide Ore Pilbara W. Aust | April-2002 | GS302-2
GS302-3 | 0.68 | 0.03 | 37 | +/- 0.01 | nr | nr | nr | nr | Cu Au Sulphide Ore Pilbara W. Aust | April-2002 | GS302-3 | Low Stock
GS302-5 | 1.975921 | 0.09787736 | 89 | +/- 0.021 | nr | nr | nr | nr | Sulphide Gold Ore Kalgoorlie Region W. Aust. | October-2002 | GS302-5
GS302-6 | 6.749359 | 0.2795854 | 143 | +/- 0.046 | 2.843278 | 0.09714926 | 36 | +/- 0.033 | Copper Gold Ore Sulphide NW Queensland | April-2008 | GS302-6 | Low Stock
GS302-9 | 1.942043 | 0.08992803 | 94 | +/- 0.019 | nr | nr | nr | nr | Low Grade Copper Lead Zinc Ore | October-2004 | GS302-9
GS902-1 | 34.45418 | 2.293631 | 49 | +/- 0.666 | nr | nr | nr | nr | Nickel Sulphide Ore Yilgarn W.Aust. | October-2002 | GS902-1
GS902-3 | 3.841731 | 0.1826272 | 51 | +/- 0.052 | nr | nr | nr | nr | Nickel Sulphide Ore Yilgarn W.Aust. | October-2002 | GS902-3 | Low Stock
GS902-4 | 33.03994 | 1.244838 | 41 | +/- 0.398 | nr | nr | nr | nr | Copper Concentrate ex Qld. | October-2002 | GS902-4
GS902-6 | 8.349979 | 0.328832 | 47 | +/- 0.098 | nr | nr | nr | nr | Cu/Pb/Zn Ore Sulphide ex NSW | October-2002 | GS902-6
GS902-7 | 2.316237 | 0.1364919 | 51 | +/- 0.039 | nr | nr | nr | nr | Low Grade dis. Ni ore | October-2002 | GS902-7
GS902-10 | 3.577024 | 0.1764359 | 51 | +/- 0.05 | nr | nr | nr | nr | Gold Ore ex Tasmania | October-2002 | GS902-10
GS303-2 | 18.50685 | 0.741516 | 46 | +/- 0.223 | nr | nr | nr | nr | Sulphide Cu / Au Ore Pilbarra | April-2003 | GS303-2
GS303-7 | 0.5860889 | 0.04313658 | 45 | +/- 0.013 | nr | nr | nr | nr | Au Ore Low Sulphide SW Mineral Field | April-2003 | GS303-7
GS303-8 | 0.1599783 | 0.02221545 | 106 | +/- 0.004 | 0.1634359 | 0.02460722 | 39 | +/- 0.008 | Au Ore | October-2009 | GS303-8
GS303-9 | 0.3091915 | 0.03365402 | 47 | +/- 0.01 | nr | nr | nr | nr | Sulphide Cu / Au Ore Pilbarra | April-2003 | GS303-9
GS303-10 | 0.2659875 | 0.0249832 | 40 | +/- 0.008 | nr | nr | nr | nr | Sulphide Cu / Au Ore Pilbarra | April-2003 | GS303-10
GS903-1 | 0.6291446 | 0.03462519 | 92 | +/- 0.007 | nr | nr | nr | nr | Cu / Au ore ex Pilbara | October-2004 | GS903-1
GS903-3 | 2.540522 | 0.0992258 | 41 | +/- 0.032 | nr | nr | nr | nr | Cu / Au ore ex Pilbara | October-2003 | GS903-3
GS903-4 | 11.83343 | 0.4712989 | 39 | +/- 0.155 | nr | nr | nr | nr | Nickel Ore | October-2003 | GS903-4 | Low Stock
GS903-5 | 2.143207 | 0.1181989 | 87 | +/- 0.025 | nr | nr | nr | nr | Cu / Au ore ex Pilbara | October-2004 | GS903-5 | Low Stock
GS903-6 | 0.233 | 0.0261544 | 39 | +/- 0.009 | nr | nr | nr | nr | Gold Ore SW Mineral Field | October-2003 | GS903-6
GS903-7 | 25.21125 | 1.339154 | 43 | +/- 0.417 | nr | nr | nr | nr | Copper Concentrate | October-2003 | GS903-7
GS903-8 | 3.880095 | 0.1554804 | 43 | +/- 0.048 | nr | nr | nr | nr | Pb / Zn Ore | October-2003 | GS903-8
GS903-9 | 31.7728925 | 1.747818 | 40 | +/- 0.566 | nr | nr | nr | nr | Zinc Concentrate | October-2003 | GS903-9 | Low Stock
GS903-10 | 0.92319 | 0.06634456 | 110 | +/- 0.013 | 1.038151 | 0.05610186 | 39 | +/- 0.018 | Gold Ore ex Murchison Region | October-2009 | GS903-10
GS304-7 | 30.04632 | 1.466437 | 137 | +/- 0.249 | nr | nr | nr | nr | Cu Pb Zn Ag ore | April-2006 | GS304-7
GS304-8 | 4.104283 | 0.154168 | 53 | +/- 0.043 | nr | nr | nr | nr | Copper / Lead / Zinc Gold Ore ex Eastern Goldfields | April-2004 | GS304-8
GS904-2 | 21.73244 | 0.9810077 | 52 | +/- 0.276 | nr | nr | nr | nr | High Grade Nickel/Iron Sulphide | October-2004 | GS904-2
GS904-10 | 30.29864 | 1.106618 | 47 | +/- 0.328 | nr | nr | nr | nr | Copper Lead Zinc Sulphide | October-2004 | GS904-10
GS305-1 | 2.195226 | 0.1361448 | 53 | +/- 0.038 | nr | nr | nr | nr | Sulphide ore Metallurgical Composites | April-2005 | GS305-1 | Low Stock
GS305-2 | 0.762898 | 0.06550199 | 49 | +/- 0.019 | nr | nr | nr | nr | Sulphide gold ore ex Murchison area | April-2005 | GS305-2
GS305-3 | 11.75627 | 0.6160648 | 51 | +/- 0.175 | nr | nr | nr | nr | Zinc / Lead ore ex N. West Queensland | April-2005 | GS305-3 | Low Stock
GS305-5 | 1.408135 | 0.09021717 | 52 | +/- 0.025 | nr | nr | nr | nr | Metallurgical Composite minor sulphide | April-2005 | GS305-5
GS305-6 | 1.708122 | 0.08556202 | 49 | +/- 0.025 | nr | nr | nr | nr | Metallurgical Composite sulphide | April-2005 | GS305-6 | Low Stock
GS305-7 | 1.41146 | 0.07441889 | 50 | +/- 0.021 | nr | nr | nr | nr | Light Pacific Island Composite | April-2005 | GS305-7
GS305-8 | 28.43602 | 1.035239 | 44 | +/- 0.318 | nr | nr | nr | nr | Nickel ore ex Kimberlies | April-2005 | GS305-8
GS305-9 | 13.51663 | 0.5789119 | 49 | +/- 0.168 | nr | nr | nr | nr | Nickel ore ex Eastern Goldfields | April-2005 | GS305-9
GS305-10 | 0.5108462 | 0.03998597 | 52 | +/- 0.011 | nr | nr | nr | nr | Ultramafic/mafic wastes | April-2005 | GS305-10
GS905-3 | 5.639787 | 0.3115798 | 47 | +/- 0.092 | nr | nr | nr | nr | Copper sulphide ore | October-2005 | GS905-3 | Low Stock
GS905-4 | 0.3829579 | 0.03618681 | 95 | +/- 0.007 | nr | nr | nr | nr | Composite of low sulphide and transition ores | April-2006 | GS905-4
GS905-5 | 5.135378 | 0.2247267 | 45 | +/- 0.068 | nr | nr | nr | nr | Nickel sulphide ore | October-2005 | GS905-5
GS905-8 | 4.379879 | 0.2392287 | 91 | +/- 0.05 | nr | nr | nr | nr | Copper sulphide ore | April-2006 | GS905-8
GS906-3 | 2.362673 | 0.1671103 | 55 | +/- 0.046 | nr | nr | nr | nr | Nickel Sulphide Ore | October-2006 | GS906-3
GS906-4 | 4.247469 | 0.1839357 | 49 | +/- 0.053 | nr | nr | nr | nr | Zinc Ore | October-2006 | GS906-4 | Low Stock
GS906-5 | 0.1805 | 0.02431049 | 52 | +/- 0.007 | nr | nr | nr | nr | Cu/Au ore ex South West. Mineralised sulphidic waste. Basaltic. | October-2006 | GS906-5
GS906-6 | 0.2134286 | 0.02371718 | 98 | +/- 0.005 | nr | nr | nr | nr | Cut Off Material SWest Mineral Field | October-2008 | GS906-6 | Low Stock
GS906-7 | 9.63508 | 0.3472804 | 50 | +/- 0.1 | nr | nr | nr | nr | Zinc Ore | October-2006 | GS906-7
GS906-8 | 4.7089 | 0.208399 | 50 | +/- 0.06 | nr | nr | nr | nr | Copper Sulphide ore | October-2006 | GS906-8 | Low Stock
GS906-9 | 0.6821296 | 0.05885096 | 54 | +/- 0.016 | nr | nr | nr | nr | Composite Gold ores | October-2006 | GS906-9
GS906-10 | 25.94196 | 1.110404 | 51 | +/- 0.315 | nr | nr | nr | nr | Copper Concentrate | October-2006 | GS906-10
GS307-1 | 0.1546477 | 0.02241666 | 44 | +/- 0.007 | nr | nr | nr | nr | Barren granite | April-2007 | GS307-1 | Low Stock
GS307-2 | 0.06121875 | 0.02996415 | 48 | +/- 0.009 | nr | nr | nr | nr | Laterite Material ferruginous | April-2007 | GS307-2
GS307-3 | 1.02702 | 0.08757682 | 51 | +/- 0.025 | nr | nr | nr | nr | Copper Oxide Ore | April-2007 | GS307-3 | Low Stock
GS307-5 | 1.924944 | 0.1640826 | 54 | +/- 0.045 | nr | nr | nr | nr | Nickel Sulphide Ore | April-2007 | GS307-5 | Low Stock
GS307-6 | 8.894615 | 0.6526957 | 52 | +/- 0.183 | nr | nr | nr | nr | Nickel Sulphide Ore | April-2007 | GS307-6
GS307-7 | 7.035617 | 0.3019983 | 47 | +/- 0.09 | nr | nr | nr | nr | Nickel Sulphide Ore | April-2007 | GS307-7
GS307-8 | 23.98358 | 0.7761987 | 45 | +/- 0.236 | nr | nr | nr | nr | Zinc Sulphide Ore | April-2007 | GS307-8
GS907-2 | 0.9765963 | 0.07072824 | 54 | +/- 0.019 | nr | nr | nr | nr | Sulphide Gold ore | October-2007 | GS907-2 | Low Stock
GS907-3 | 0.7754407 | 0.07077212 | 54 | +/- 0.019 | nr | nr | nr | nr | Low sulphide minor oxide ore comp. | October-2007 | GS907-3
GS907-4 | 7.682066 | 0.289565 | 44 | +/- 0.089 | nr | nr | nr | nr | Nickel Sulphide Ore | October-2007 | GS907-4
GS907-5 | 2.901319 | 0.1242655 | 47 | +/- 0.037 | nr | nr | nr | nr | Nickel Sulphide Ore | October-2007 | GS907-5
GS907-6 | 5.768409 | 0.2675239 | 47 | +/- 0.079 | nr | nr | nr | nr | Low grade Copper / Zinc sulphide Ore | October-2007 | GS907-6
GS907-7 | 2.821276 | 0.1369472 | 46 | +/- 0.041 | nr | nr | nr | nr | Low grade Copper / Zinc sulphide Ore | October-2007 | GS907-7
GS907-10 | 21.9427 | 1.026554 | 47 | +/- 0.305 | nr | nr | nr | nr | Copper Sulphide Concentrate | October-2007 | GS907-10
GS308-3 | 0.3545936 | 0.02419216 | 88 | +/- 0.005 | nr | nr | nr | nr | Low Sulphur Mine Ores High Grade | October-2008 | GS308-3
GS308-4 | 0.3552844 | 0.03226841 | 45 | +/- 0.01 | nr | nr | nr | nr | Low Sulphur Mine Ores | April-2008 | GS308-4
GS308-6 | 32.46112 | 1.598173 | 46 | +/- 0.48 | nr | nr | nr | nr | Cu Sulphide Ore ex Qld | April-2008 | GS308-6
GS908-4 | 30.078 | 1.183673 | 49 | +/- 0.344 | nr | nr | nr | nr | Cu Con. Ex Pilbara | October-2008 | GS908-4
GS908-5 | 7.79624 | 0.2818005 | 50 | +/- 0.081 | nr | nr | nr | nr | Zn Sulphide ore | October-2008 | GS908-5 | Low stock
GS908-6 | 5.014 | 0.1546717 | 46 | +/- 0.046 | nr | nr | nr | nr | Copper Sulphide Ore | October-2008 | GS908-6
GS908-7 | 7.550935 | 0.2350101 | 46 | +/- 0.071 | nr | nr | nr | nr | Copper Sulphide Ore High Grade | October-2008 | GS908-7
GS908-8 | 10.71167 | 0.3666683 | 51 | +/- 0.104 | nr | nr | nr | nr | Cu-Zn-Pb sulphide ore | October-2008 | GS908-8 | Low stock
GS309-1 | 0.6052108 | 0.03453737 | 60 | +/- 0.009 | nr | nr | nr | nr | Cu Pb Zn Ag sub ore | April-2009 | GS309-1
GS309-2 | 4.783275 | 0.2644359 | 64 | +/- 0.067 | nr | nr | nr | nr | Cu/Pb/Zn/Ag massive sulphide ore | April-2009 | GS309-2
GS309-3 | 9.796917 | 0.5735405 | 63 | +/- 0.146 | nr | nr | nr | nr | Cu/Pb/Zn/Ag massive sulphide ore | April-2009 | GS309-3
GS309-4 | 34.12336 | 1.303851 | 119 | +/- 0.238 | 0.2182368 | 0.02660871 | 38 | +/- 0.009 | Cu/Pb/Zn/Ag massive sulphide ore | October-2009 | GS309-4
GS309-5 | 18.161045 | 0.6392806 | 60 | +/- 0.167 | nr | nr | nr | nr | Cu/Pb/Zn/Ag massive sulphide ore | April-2009 | GS309-5
GS309-6 | 28.40383 | 0.7643265 | 57 | +/- 0.205 | nr | nr | nr | nr | Cu/Pb/Zn/Ag massive sulphide ore | April-2009 | GS309-6
GS309-7 | 29.20908 | 0.9058158 | 59 | +/- 0.238 | nr | nr | nr | nr | Cu/Pb/Zn/Ag massive sulphide ore | April-2009 | GS309-7
GS309-8 | 15.7812536 | 0.6674667 | 125 | +/- 0.119 | 0.1419974 | 0.0242625 | 39 | +/- 0.008 | Cu/Pb/Zn/Ag massive sulphide ore | October-2009 | GS309-8
GS310-1 | 26.43631 | 1.686174 | 67 | +/- 0.414 | 0.08995135 | 0.03471997 | 37 | +/- 0.012 | Nickel Sulphide Concentrate | April-2010 | GS310-1
GS310-2 | 27.588 | 1.269431 | 204 | +/- 0.176 | 0.3488731 | 0.05445976 | 134 | +/- 0.009 | Copper Concentrate | April-2011 | GS310-2
GS310-3 | 3.297673 | 0.166605 | 130 | +/- 0.029 | 0.06277654 | 0.02296744 | 81 | +/- 0.005 | Low copper zinc cap material | April-2011 | GS310-3
GS310-4 | 1.167984 | 0.06871857 | 63 | +/- 0.017 | 0.03965278 | 0.01645825 | 36 | +/- 0.006 | High Grade Silver ore | April-2010 | GS310-4
GS310-5 | 2.195396 | 0.1196232 | 137 | +/- 0.02 | 0.04742877 | 0.01370618 | 73 | +/- 0.003 | High Grade Silver ore | October-2010 | GS310-5
GS310-6 | 2.638611 | 0.1593649 | 63 | +/- 0.04 | 0.06645 | 0.02692 | 40 | +/- 0.009 | Copper Sulphide ore composite | April-2010 | GS310-6
GS310-7 | 10.9173 | 0.473831 | 64 | +/- 0.119 | 4.157543 | 0.1680821 | 35 | +/- 0.059 | Zinc Sulphide Ore | April-2010 | GS310-7
GS310-8 | 5.914357 | 0.279433 | 63 | +/- 0.071 | 0.6571842 | 0.04051683 | 38 | +/- 0.013 | Zinc Ore ex Pilbarra | April-2010 | GS310-8
GS310-10 | 0.2696640625 | 0.03122398 | 64 | +/- 0.008 | 1.08325 | 0.0596364 | 40 | +/- 0.019 | Copper gold ore | April-2010 | GS310-10
GS910-1 | 12.95719 | 0.5864317 | 76 | +/- 0.135 | 0.7707122 | 0.05818995 | 49 | +/- 0.017 | Lead / Zinc Sulphide Ore | October-2010 | GS910-1
GS910-2 | 0.03572581 | 0.01369716 | 62 | +/- 0.004 | 0.042515 | 0.0143081 | 40 | +/- 0.005 | Oxide material (granitic) | October-2010 | GS910-2
GS910-3 | 0.9187336 | 0.0507237 | 146 | +/- 0.008 | 0.08891957 | 0.01752399 | 92 | +/- 0.004 | Cu supergene material | October-2011 | GS910-3
GS910-4 | 8.272494 | 0.3778006 | 141 | +/- 0.063 | 2.64889 | 0.1315216 | 91 | +/- 0.028 | Nickel Sulphide ore | April-2011 | GS910-4
GS910-5 | 0.0530203125 | 0.01437782 | 64 | +/- 0.004 | 0.03396154 | 0.01238334 | 39 | +/- 0.004 | Oxide material (basic) | October-2010 | GS910-5
GS910-6 | 1.496699 | 0.091352 | 75 | +/- 0.021 | 0.06465116 | 0.01692544 | 43 | +/- 0.005 | Copper Ore sulphide | October-2010 | GS910-6
GS910-7 | 0.8623467 | 0.0628472 | 75 | +/- 0.015 | 0.05918537 | 0.01390283 | 41 | +/- 0.004 | Copper sulphide ore | October-2010 | GS910-7
GS910-9 | 0.6322932 | 0.04742046 | 74 | +/- 0.011 | 0.04414286 | 0.01731427 | 42 | +/- 0.005 | Copper sulphide ore | October-2010 | GS910-9
GS311-1 | 2.346077 | 0.1057198 | 136 | +/- 0.018 | 1.015776 | 0.05063111 | 93 | +/- 0.01 | Copper Gold ore | October-2011 | GS311-1
GS311-2 | 2.882433 | 0.1347479 | 141 | +/- 0.023 | 0.852917 | 0.04935563 | 94 | +/- 0.01 | Copper Gold ore | October-2011 | GS311-2
GS311-3 | 1.116157 | 0.0493533 | 135 | +/- 0.008 | 1.012681 | 0.05194294 | 94 | +/- 0.011 | Copper Gold ore | October-2011 | GS311-3
GS311-4 | 0.5355882 | 0.0503538 | 68 | +/- 0.012 | 1.106602 | 0.05062752 | 44 | +/- 0.016 | Pt Pd Au ore | April-2011 | GS311-4
GS311-5 | 0.06953203125 | 0.01701849 | 64 | +/- 0.004 | 0.2307024 | 0.02096544 | 42 | +/- 0.007 | Pt Pd Au ore | April-2011 | GS311-5
GS311-7 | 4.428974 | 0.1592277 | 65 | +/- 0.04 | 0.5337889 | 0.03527497 | 45 | +/- 0.011 | Copper Gold ore | April-2011 | GS311-7
GS311-9 | 1.98169 | 0.1208385 | 70 | +/- 0.029 | 0.221214 | 0.01969383 | 43 | +/- 0.006 | Copper Sulphide ore | April-2011 | GS311-9
GS911-5 | 0.05262239 | 0.01797103 | 67 | +/- 0.004 | 0.1272326 | 0.01918414 | 46 | +/- 0.006 | Fresh Bunbury Basalt | October-2011 | GS911-5
GS911-8 | 1.755009 | 0.08964845 | 74 | +/- 0.021 | 1.590245 | 0.06315541 | 49 | +/- 0.018 | Gold ore sulphide | October-2011 | GS911-8
GS911-9 | 0.05369701 | 0.01457558 | 67 | +/- 0.004 | 0.02392727 | 0.0133585 | 33 | +/- 0.005 | Fresh granite | October-2011 | GS911-9
GS312-1 | 0.6719079 | 0.0396959 | 76 | +/- 0.009 | 0.04587317 | 0.01312705 | 41 | +/- 0.004 | Cu / Gold Sulphide ore | April-2012 | GS312-1
GS312-2 | 0.03788462 | 0.0124583 | 65 | +/- 0.003 | 0.2170489 | 0.02334448 | 47 | +/- 0.007 | Composite Ores Eastern Goldfields | April-2012 | GS312-2
GS312-3 | 0.47328 | 0.03297196 | 75 | +/- 0.008 | 0.05973404 | 0.02170049 | 47 | +/- 0.006 | Cu / Gold Sulphide ore | April-2012 | GS312-3
GS312-4 | 1.050962 | 0.05688755 | 78 | +/- 0.013 | 0.04430889 | 0.01716942 | 45 | +/- 0.005 | Cu / Gold Sulphide ore | April-2012 | GS312-4
GS312-5 | 0.2815286 | 0.02101878 | 70 | +/- 0.005 | 0.880086 | 0.03960249 | 50 | +/- 0.011 | Platinium ore | April-2012 | GS312-5
GS312-6 | 9.799221 | 0.4011144 | 77 | +/- 0.092 | 3.100902 | 0.1345054 | 51 | +/- 0.038 | Ni Ore ex Eastern Goldfields | April-2012 | GS312-6
GS312-7 | 10.52538 | 0.401352 | 76 | +/- 0.092 | 2.634729 | 0.08829538 | 48 | +/- 0.026 | Ni Ore ex Eastern Goldfields | April-2012 | GS312-7
GS312-8 | 0.748557 | 0.0589706 | 79 | +/- 0.013 | 0.02976923 | 0.01209711 | 39 | +/- 0.004 | Cu / Gold Sulphide ore | April-2012 | GS312-8
GS312-9 | 0.2059351 | 0.02307786 | 77 | +/- 0.005 | 0.03010476 | 0.01197039 | 42 | +/- 0.004 | Cu / Gold Sulphide ore | April-2012 | GS312-9
GS312-10 | 0.03771324 | 0.01291514 | 68 | +/- 0.003 | 0.03006316 | 0.01357901 | 38 | +/- 0.005 | High Grade Oxide Ore | April-2012 | GS312-10